## Sheet1
窗帘参数明细
图 | 名称 | 参数
| 仿真丝布 | 成分：47%棉 53%涤纶 等级：一等品 耐洗色牢度：4级 耐磨色牢度：4-5级 耐光度：4级 克重：580g/m阻燃：阻燃性能使用永久性阻燃。(需定做） 1：永久性阻燃：织布时即用永久性阻燃纱织造而成。洗涤二十多次仍具有阻燃功能，通过国家防火建筑材料质量监督检验中心检测，符合公安部最新颁布GB20286-2006（公共场所阻燃制品要求）阻燃1级检验标准。 三：隔帘布抗菌率：24小时对金黄色葡萄球减杀率为100%，大肠杆菌减杀率为100%，白色念珠菌减杀率为100%。（需定做） 四：隔帘布洗后缩水率 GB/T8629-2001：经向-2.2%，纬向-0.5% 五：隔帘布耐洗色牢度 GB/T3921－2008：沾色4-5级。 六：隔帘布顶破强力 GB/T19976-2005）:顶破强力：1680N 七：隔帘布PH值 GB／T7573-2009：PH值: 6.6 八：隔帘布甲醛含量 GB/T2912.1-2009:甲醛含量 ≤20mg/kg 九：隔帘布芳香胺 GB17592-2011：未检测出有致癌物质。 十：隔帘布有其他功效可供选择： 防水，抗静电，防霉，防尘等。
| 隔帘布 | 一：材质：100%涤纶，幅宽2米-3米。克重：200-300克/平方。网格高度：55-60厘米。颜色有二十多种可供选择，网格高度和隔帘颜色也可按客户要求定做。 二：阻燃：阻燃性能使用永久性阻燃。(需定做） 1：永久性阻燃：织布时即用永久性阻燃纱织造而成。洗涤二十多次仍具有阻燃功能，通过国家防火建筑材料质量监督检验中心检测，符合公安部最新颁布GB20286-2006（公共场所阻燃制品要求）阻燃1级检验标准。 三：隔帘布抗菌率：24小时对金黄色葡萄球减杀率为100%，大肠杆菌减杀率为100%，白色念珠菌减杀率为100%。（需定做） 四：隔帘布洗后缩水率 GB/T8629-2001：经向-2.2%，纬向-0.5% 五：隔帘布耐洗色牢度 GB/T3921－2008：沾色4-5级。 六：隔帘布顶破强力 GB/T19976-2005）:顶破强力：1680N 七：隔帘布PH值 GB／T7573-2009：PH值: 6.6 八：隔帘布甲醛含量 GB/T2912.1-2009:甲醛含量 ≤20mg/kg 九：隔帘布芳香胺 GB17592-2011：未检测出有致癌物质。 十：隔帘布有其他功效可供选择： 防水，抗静电，防霉，防尘等。
| 复合直轨道 | 轨道采用直轨，壁厚大于等于0.80mm，重量大于等于200g/m，吊轮滑动顺畅自如；
| 铝百叶 | 帘片:采用高强度铝合金材质,铝镁合金组成,欧洲5086标号; 规格:25mm*0.18;5086铝合金基材以保证耐折性,表面涂层为12±在厚平均珐琅烤漆。1.2m长帘片扭曲度不超过3mm;2m长帘片侧弯不超过3 mm ; 宽为25 mm ±0.2mm ,截面作弧形滚压成型； 拉伸强度>330N/mm2 合金铝片色彩涂层所用油含漆铅量:通过16CFR1303测试,国际认标准,含铅量低于0.06% 顶槽:为不生锈的优质标准型6063-T5铝材制成,宽度:3cm,厚度:0.52- 0 .67mm , 宽度: 26.8mm -27mm ,顶槽采用美国冷轧钢折压成形,表面经过严格烤漆、防锈等先进技术处理。 制头：手动制头所用拉珠是一循环结构，其长度以人体手拉高度而定，简洁明快。拉动制头上的拉珠,即可实现收、展帘动作和叶片转向(调光)动作。拉动拉珠,窗帘自动匀速下降,操作简单方便 拉绳、梯绳:参丝聚脂纤维,强度、抗伸展,与铝片全配色底槽:为不生锈的优质标准型6063-T5铝材制成,厚度:0.63-0.65mm,宽度:24.9mm-25mm,底槽采用美国冷轧钢折压成形,表面经过严格烤漆、防锈等先进技术处理。